## Table of content
Spreadsheet title | Description
Yellow spreadsheets represent data used to calculate metal intensity of vehicles
MI_Vehicle | Metal intensity of the vehicle body by vehicle type (ICEV, PHEV, BEV) in grams per vehicle
MI_Battery | Metal inensity of the vehicle battery by battery type, aggregated and disaggregated, in grams per kWh of battery
MI_Motor | Metal intensity of the vehicle motor by motor type, aggregated and disaggregated, in grams per vehicle
Vehicle_Stat | Mean motor power and battery energy capacity by vehicle type
Blue spreadsheets represent data used to calculate market share of vehicles
MS_Battery | Market share in percentage by battery type between 2018 and 2050, for three different scenario
MS_Motor | Current market share in percentage by motor type
MS_Vehicle | Market share in percentage by vehicle type between 1950 and 2050, for three different IEA scenario
Vehicle_Stock | Projection of vehicle stock in million of vehicles, for three scenario : low medium and high, from 1950 to 2050
Ratio_LDV | Share of light duty vehicles in IAM projections of Energy Transport Passenger, by IAM
Green spreadsheets represent data used to calculate recycling rates from 2020 to 2050
Recycling_2020_Rates | Recycling rates in 2020 for metals used in electric vehicles, in percentage
Recycling_Evolution | Hypothesis of evolution of recycling rates until 2050, according to the chosen SSP scenario
Red spreadsheet represent data used to represent the full flexibility between some subtechnologies
EV_flexibility_matrix | This matrix shows the equivalence between aggregated electric vehicles and disaggregated ones. Some sub-technologies of batteries and motors are considered equivalent and fully flexible. For these, one aggregated technology is associated to several disaggregated ones.
Dark grey spreadsheet represent reference and hypothesis of calculation
Ref&Hp | The references of each spreadsheet is organized in this file in a table, by spreadsheet name, followed by the hypothesis made. If necessary, tables by spreadsheet present the calculations made to obtain these data.

## CF_Litt
Energy_Source | CF_Litt | Unit | Ref
Biomass | 70% | % | (IRENA, 2022)
Coal | 80.5% | % | (Ashby, 2013)
CSP | 42% | % | (IRENA, 2022)
Gas | 80% | % | (Tokimatsu et al., 2017)
Geothermal | 81% | % | (IRENA, 2022)
Hydro | 45% | % | (IRENA, 2022)
Nuclear | 81.25% | % | (Bolson, 2022)
Oil | 13% | % | (USA statistics, 2022)
Solar | 16.1% | % | (IRENA, 2022)
Wind | 37.5% | % | (IRENA, 2022)
Wind Offshore | 39% | % | (IRENA, 2022)
Wind Onshore | 36% | % | (IRENA, 2022)

## CF_Flexibility_Matrix
Techno | Sol_C-si | Sol_Thin_Film | Sol_CSP_parabol | Sol_CSP_tower | Wind_Onshore | Wind_DD-EESG_Offshore | Wind_GB-DFIG_SCIG_Offshore | Wind_DD-PMSG_Offshore | Wind_GB-PMSG_Offshore | Nuclear | Hydro | Biomass | Geothermal | Foss_Coal | Foss_NaturalGas | Foss_Oil | Foss_Hydrogen
Biomass | 0 | 0 | 0 | 0 | 0 | 0 | 0 | 0 | 0 | 0 | 0 | 1 | 0 | 0 | 0 | 0 | 0
Coal | 0 | 0 | 0 | 0 | 0 | 0 | 0 | 0 | 0 | 0 | 0 | 0 | 0 | 1 | 0 | 0 | 0
Gas | 0 | 0 | 0 | 0 | 0 | 0 | 0 | 0 | 0 | 0 | 0 | 0 | 0 | 0 | 1 | 0 | 1
Geothermal | 0 | 0 | 0 | 0 | 0 | 0 | 0 | 0 | 0 | 0 | 0 | 0 | 1 | 0 | 0 | 0 | 0
Hydro | 0 | 0 | 0 | 0 | 0 | 0 | 0 | 0 | 0 | 0 | 1 | 0 | 0 | 0 | 0 | 0 | 0
Nuclear | 0 | 0 | 0 | 0 | 0 | 0 | 0 | 0 | 0 | 1 | 0 | 0 | 0 | 0 | 0 | 0 | 0
Oil | 0 | 0 | 0 | 0 | 0 | 0 | 0 | 0 | 0 | 0 | 0 | 0 | 0 | 0 | 0 | 1 | 0
Solar | 1 | 1 | 1 | 1 | 0 | 0 | 0 | 0 | 0 | 0 | 0 | 0 | 0 | 0 | 0 | 0 | 0
Wind Offshore | 0 | 0 | 0 | 0 | 0 | 1 | 1 | 1 | 1 | 0 | 0 | 0 | 0 | 0 | 0 | 0 | 0
Wind Onshore | 0 | 0 | 0 | 0 | 1 | 0 | 0 | 0 | 0 | 0 | 0 | 0 | 0 | 0 | 0 | 0 | 0

## Biomass_Avail
Bioenergy_potential | 2020 | 2030 | 2040 | 2050 | Unit | Ref
Business as usual | 2277.581 | 2359.442 | 2441.303 | 2523.164 | GW | (Errera et al., 2023)
Optimal trend | 2277.581 | 5647.081 | 9016.581 | 12386.08 | GW | (Errera et al., 2023)
Full adaptation response | 2277.581 | 17250.2 | 32222.82 | 47195.45 | GW | (Errera et al., 2023)

## Hydro_Avail
Bioenergy_potential | ASIA | LAM | MAF | Europe | North America | Unit | Ref
Technical-Remaining | 945.5725 | 598.2711 | 570.3856 | 86.1916 | 205.3388 | GW | (Gernaat et al., 2017)
Technical-Ecological | 557.7103 | 352.3715 | 337.1613 | 60.84113 | 129.2874 | GW | (Gernaat et al., 2017)
Economic-Remaining | 537.43 | 400.5374 | 365.0468 | 50.70094 | 91.26169 | GW | (Gernaat et al., 2017)
Economic-Ecological | 327.0211 | 215.479 | 195.1986 | 38.02571 | 58.30608 | GW | (Gernaat et al., 2017)

## Power_Flexibility_Matrix
Disaggregated Energy Sources | Sol_C-si_Silver | Sol_C-si_Copper | Sol_CdTe | Sol_CIGS | Sol_a-SiGe | Sol_CSP_parabol_Al_MgF2 | Sol_CSP_tower_Al_MgF2 | Sol_CSP_parabol_Ag_GaAs | Sol_CSP_tower_Ag_GaAs | Wind_DD-EESG_Onshore | Wind_GB-DFIG_SCIG_Onshore | Wind_DD-PMSG_Onshore | Wind_GB-PMSG_Onshore | Wind_DD-EESG_Offshore | Wind_GB-DFIG_SCIG_Offshore | Wind_DD-PMSG_Offshore | Wind_GB-PMSG_Offshore | Nuclear_PWR | Nuclear_HTGR | Nuclear_FBR | Hydro | Biomass | Geothermal | Foss_Coal | Foss_NaturalGas | Foss_Oil | Foss_Hydrogen
Sol_C-si | 1 | 1 | 0 | 0 | 0 | 0 | 0 | 0 | 0 | 0 | 0 | 0 | 0 | 0 | 0 | 0 | 0 | 0 | 0 | 0 | 0 | 0 | 0 | 0 | 0 | 0 | 0
Sol_Thin_Film | 0 | 0 | 1 | 1 | 1 | 0 | 0 | 0 | 0 | 0 | 0 | 0 | 0 | 0 | 0 | 0 | 0 | 0 | 0 | 0 | 0 | 0 | 0 | 0 | 0 | 0 | 0
Sol_CSP_parabol | 0 | 0 | 0 | 0 | 0 | 1 | 0 | 1 | 0 | 0 | 0 | 0 | 0 | 0 | 0 | 0 | 0 | 0 | 0 | 0 | 0 | 0 | 0 | 0 | 0 | 0 | 0
Sol_CSP_tower | 0 | 0 | 0 | 0 | 0 | 0 | 1 | 0 | 1 | 0 | 0 | 0 | 0 | 0 | 0 | 0 | 0 | 0 | 0 | 0 | 0 | 0 | 0 | 0 | 0 | 0 | 0
Wind_Onshore | 0 | 0 | 0 | 0 | 0 | 0 | 0 | 0 | 0 | 1 | 1 | 1 | 1 | 0 | 0 | 0 | 0 | 0 | 0 | 0 | 0 | 0 | 0 | 0 | 0 | 0 | 0
Wind_DD-EESG_Offshore | 0 | 0 | 0 | 0 | 0 | 0 | 0 | 0 | 0 | 0 | 0 | 0 | 0 | 1 | 0 | 0 | 0 | 0 | 0 | 0 | 0 | 0 | 0 | 0 | 0 | 0 | 0
Wind_GB-DFIG_SCIG_Offshore | 0 | 0 | 0 | 0 | 0 | 0 | 0 | 0 | 0 | 0 | 0 | 0 | 0 | 0 | 1 | 0 | 0 | 0 | 0 | 0 | 0 | 0 | 0 | 0 | 0 | 0 | 0
Wind_DD-PMSG_Offshore | 0 | 0 | 0 | 0 | 0 | 0 | 0 | 0 | 0 | 0 | 0 | 0 | 0 | 0 | 0 | 1 | 0 | 0 | 0 | 0 | 0 | 0 | 0 | 0 | 0 | 0 | 0
Wind_GB-PMSG_Offshore | 0 | 0 | 0 | 0 | 0 | 0 | 0 | 0 | 0 | 0 | 0 | 0 | 0 | 0 | 0 | 0 | 1 | 0 | 0 | 0 | 0 | 0 | 0 | 0 | 0 | 0 | 0
Nuclear | 0 | 0 | 0 | 0 | 0 | 0 | 0 | 0 | 0 | 0 | 0 | 0 | 0 | 0 | 0 | 0 | 0 | 1 | 1 | 1 | 0 | 0 | 0 | 0 | 0 | 0 | 0
Hydro | 0 | 0 | 0 | 0 | 0 | 0 | 0 | 0 | 0 | 0 | 0 | 0 | 0 | 0 | 0 | 0 | 0 | 0 | 0 | 0 | 1 | 0 | 0 | 0 | 0 | 0 | 0
Biomass | 0 | 0 | 0 | 0 | 0 | 0 | 0 | 0 | 0 | 0 | 0 | 0 | 0 | 0 | 0 | 0 | 0 | 0 | 0 | 0 | 0 | 1 | 0 | 0 | 0 | 0 | 0
Geothermal | 0 | 0 | 0 | 0 | 0 | 0 | 0 | 0 | 0 | 0 | 0 | 0 | 0 | 0 | 0 | 0 | 0 | 0 | 0 | 0 | 0 | 0 | 1 | 0 | 0 | 0 | 0
Foss_Coal | 0 | 0 | 0 | 0 | 0 | 0 | 0 | 0 | 0 | 0 | 0 | 0 | 0 | 0 | 0 | 0 | 0 | 0 | 0 | 0 | 0 | 0 | 0 | 1 | 0 | 0 | 0
Foss_NaturalGas | 0 | 0 | 0 | 0 | 0 | 0 | 0 | 0 | 0 | 0 | 0 | 0 | 0 | 0 | 0 | 0 | 0 | 0 | 0 | 0 | 0 | 0 | 0 | 0 | 1 | 0 | 0
Foss_Oil | 0 | 0 | 0 | 0 | 0 | 0 | 0 | 0 | 0 | 0 | 0 | 0 | 0 | 0 | 0 | 0 | 0 | 0 | 0 | 0 | 0 | 0 | 0 | 0 | 0 | 1 | 0
Foss_Hydrogen | 0 | 0 | 0 | 0 | 0 | 0 | 0 | 0 | 0 | 0 | 0 | 0 | 0 | 0 | 0 | 0 | 0 | 0 | 0 | 0 | 0 | 0 | 0 | 0 | 0 | 0 | 1
Aggregated Energy Sources

## MI_Agg_2010
Metal_Intensity [t/GW] | Wind_Onshore | Sol_Thin_Film | Calculated with the metal intensities and the 2010 market share of each sub-technologies
Aluminum | 1217.302 | 10953
Boron | 1.280952 | 0 | 0.5217391 | 0.4130435 | 0.06521739
Cadmium | 0 | 47.82609
Chromium | 499.9444 | 3761
Cobalt | 0 | 0 |  |  |  | 0.06031746 | 0.6031746 | 0.1888889 | 0.147619
Concrete | 343250.8 | 60700
Copper | 2797.381 | 3427.418
Dysprosium | 5.665079 | 0
Gallium | 0 | 3.717391
Germanium | 0 | 3.130435
Glass | 7903.016 | 46400
Hafnium | 0 | 0
Indium | 0 | 9.330652
Iron | 161676 | 4333.496
Lead | 0 | 4.173913
Lithium | 0 | 0
Magnesium | 0 | 0
Manganese | 785.4444 | 0
Molybdenum | 104.4444 | 81.02174
Neodymium | 51.58889 | 0
Nickel | 390.1587 | 8.347826
Niobium | 0 | 0
Polymers | 4600 | 8600
Praesodymium | 7.744444 | 0
Selenium | 0 | 37.91739
Silicon | 0 | 9.782609
Silver | 0 | 0
Tantalum | 0 | 0
Tellurium | 0 | 40.19478
Terbium | 1.530159 | 0
Tin | 0 | 332
Tungsten | 0 | 0
Vanadium | 0 | 0
Yttrium | 0 | 0
Zinc | 5500 | 505.33
Zirconium | 0 | 0

## MI
Metal_Intensity [t/GW] | Sol_C-si_Silver | Sol_C-si_Copper | Sol_CdTe | Sol_CIGS | Sol_a-SiGe | Sol_CSP_parabol_Al_MgF2 | Sol_CSP_tower_Al_MgF2 | Sol_CSP_parabol_Ag_GaAs | Sol_CSP_tower_Ag_GaAs | Wind_DD-EESG_Onshore | Wind_GB-DFIG_SCIG_Onshore | Wind_DD-PMSG_Onshore | Wind_GB-PMSG_Onshore | Wind_DD-EESG_Offshore | Wind_GB-DFIG_SCIG_Offshore | Wind_DD-PMSG_Offshore | Wind_GB-PMSG_Offshore | Nuclear_PWR | Nuclear_HTGR | Nuclear_FBR | Hydro | Biomass | Geothermal | Foss_Coal | Foss_NaturalGas | Foss_Oil | Foss_Hydrogen
Aluminum | 10953 | 10953 | 10953 | 10953 | 10953 | 257.5 | 41998.5 | 242.5 | 41983.5 | 700 | 1400 | 500 | 1600 | 700 | 1400 | 500 | 1600 | 61104.4 | 61104.4 | 61104.4 | 3400 | 2600 | 2386 | 500 | 724.6 | 517.6 | 922.2
Boron | 0 | 0 | 0.4634146 | 0.4430894 | 0.09349593 | 0 | 0 | 0 | 0 | 0 | 0 | 6 | 1 | 0 | 0 | 6 | 1 | 0 | 0 | 0 | 0 | 0 | 0 | 0 | 0 | 0 | 0
Cadmium | 0 | 0 | 91.66667 | 0 | 0 | 0 | 0 | 0 | 0 | 0 | 0 | 0 | 0 | 0 | 0 | 0 | 0 | 0.4 | 0 | 0 | 0 | 0 | 0 | 0 | 0 | 0 | 0
Chromium | 3761 | 3761 | 3761 | 3761 | 3761 | 4733 | 3700 | 4733 | 3700 | 525 | 470 | 525 | 580 | 525 | 470 | 525 | 580 | 2190 | 2190 | 2190 | 1500 | 2 | 64405 | 307.5 | 52.67 | 904 | 0
Cobalt | 0 | 0 | 0 | 0 | 0 | 326 | 326 | 326 | 326 | 0.01428571 | 0.5539683 | 0.2349206 | 0.1968254 | 0 | 0 | 0 | 0 | 0 | 0 | 0 | 0 | 2 | 0 | 201.46 | 0 | 0 | 0
Concrete | 60700 | 60700 | 60700 | 60700 | 60700 | 1000000 | 0 | 1000000 | 0 | 369000 | 355000 | 243000 | 413000 | 369000 | 355000 | 243000 | 413000 | 0 | 0 | 0 | 0 | 159000 | 459000 | 0 | 0 | 0 | 0
Copper | 3352.798 | 9274.548 | 3698.033 | 3123.42 | 3187.82 | 3175 | 1400 | 3175 | 1400 | 5000 | 1400 | 8000 | 950 | 5000 | 1400 | 8000 | 950 | 1473.4 | 1473.4 | 1473.4 | 3160 | 2175 | 2175 | 1183.5 | 954.05 | 1306.5 | 1016.1
Dysprosium | 0 | 0 | 0 | 0 | 0 | 0 | 0 | 0 | 0 | 6 | 2 | 17 | 6 | 6 | 2 | 17 | 6 | 0 | 0 | 0 | 0 | 0 | 0 | 0 | 0 | 0 | 0
Gallium | 0 | 0 | 0 | 9 | 0 | 0 | 0 | 692 | 692 | 0 | 0 | 0 | 0 | 0 | 0 | 0 | 0 | 0 | 0 | 0 | 0 | 0 | 0 | 0 | 0 | 0 | 0
Germanium | 0 | 0 | 0 | 0 | 48 | 0 | 0 | 0 | 0 | 0 | 0 | 0 | 0 | 0 | 0 | 0 | 0 | 0 | 0 | 0 | 0 | 0 | 0 | 0 | 0 | 0 | 0
Glass | 46400 | 46400 | 46400 | 46400 | 46400 | 100000 | 100000 | 100000 | 100000 | 8100 | 7700 | 8100 | 8400 | 8100 | 7700 | 8100 | 8400 | 0 | 0 | 0 | 0 | 0 | 0 | 0 | 0 | 0 | 0
Hafnium | 0 | 0 | 0 | 0 | 0 | 0 | 0 | 0 | 0 | 0 | 0 | 0 | 0 | 0 | 0 | 0 | 0 | 0.5 | 0 | 0 | 0 | 0 | 0 | 0 | 0 | 0 | 0
Indium | 0 | 0 | 0 | 21.75 | 5.32 | 0 | 0 | 0 | 0 | 0 | 0 | 0 | 0 | 0 | 0 | 0 | 0 | 1.4 | 0 | 0 | 0 | 0 | 0 | 0 | 0 | 0 | 0
Iron | 0 | 0 | 0 | 0 | 66446.94 | 650000 | 393000 | 650000 | 393000 | 149275.2 | 128581.8 | 299578.9 | 125510.2 | 149275.2 | 128581.8 | 299578.9 | 125510.2 | 476186.76 | 476186.76 | 476186.76 | 222090.143 | 135046.8 | 2097520 | 63381.72015 | 6341 | 78791 | 15205.68252
Lead | 39 | 39 | 8 | 0 | 0 | 0 | 0 | 0 | 0 | 0 | 0 | 0 | 0 | 0 | 0 | 0 | 0 | 4 | 4 | 4 | 300 | 104 | 0 | 0 | 5 | 9 | 0
Lithium | 0 | 0 | 0 | 0 | 0 | 0 | 0 | 0 | 0 | 0 | 0 | 0 | 0 | 0 | 0 | 0 | 0 | 0 | 0 | 0 | 0 | 0 | 0 | 0 | 0 | 0 | 0
Magnesium | 0 | 0 | 0 | 0 | 0 | 2092 | 3292 | 1400 | 2600 | 0 | 0 | 0 | 0 | 0 | 0 | 0 | 0 | 0 | 0 | 0 | 100 | 0 | 0 | 0 | 2 | 0 | 0
Manganese | 0 | 0 | 0 | 0 | 0 | 1368 | 5700 | 1368 | 5700 | 790 | 780 | 790 | 800 | 790 | 780 | 790 | 800 | 147.69 | 147.69 | 147.69 | 200 | 0 | 4325 | 4.63 | 27 | 359 | 0
Molybdenum | 0 | 0 | 154.5 | 1 | 0 | 200 | 56 | 200 | 56 | 109 | 99 | 109 | 119 | 109 | 99 | 109 | 119 | 70.8 | 70.8 | 70.8 | 250 | 0 | 7209 | 0 | 0 | 0 | 0
Neodymium | 0 | 0 | 0 | 0 | 0 | 0 | 0 | 0 | 0 | 28 | 12 | 186 | 51 | 28 | 12 | 186 | 51 | 0 | 0 | 0 | 0 | 0 | 0 | 0 | 0 | 0 | 0
Nickel | 1.3 | 1.3 | 16 | 0 | 0 | 705.5 | 1800 | 705.5 | 1800 | 340 | 430 | 240 | 440 | 340 | 430 | 240 | 440 | 1297.4 | 1297.4 | 1297.4 | 0 | 20 | 120155 | 721.04 | 32.375 | 676 | 0
Niobium | 0 | 0 | 0 | 0 | 0 | 0 | 140 | 0 | 140 | 0 | 0 | 0 | 0 | 0 | 0 | 0 | 0 | 2 | 2 | 2 | 0 | 0 | 128 | 0 | 0 | 0 | 0
Polymers | 8600 | 8600 | 8600 | 8600 | 8600 | 100 | 100 | 100 | 100 | 4600 | 4600 | 4600 | 4600 | 4600 | 4600 | 4600 | 4600 | 0 | 0 | 0 | 0 | 0 | 732 | 0 | 0 | 0 | 0
Praesodymium | 0 | 0 | 0 | 0 | 0 | 0 | 0 | 0 | 0 | 9 | 0 | 35 | 4 | 9 | 0 | 35 | 4 | 0 | 0 | 0 | 0 | 0 | 0 | 0 | 0 | 0 | 0
Selenium | 0 | 0 | 0 | 91.8 | 0 | 0 | 0 | 0 | 0 | 0 | 0 | 0 | 0 | 0 | 0 | 0 | 0 | 0 | 0 | 0 | 0 | 0 | 0 | 0 | 0 | 0 | 0
Silicon | 5921.75 | 5921.75 | 0 | 0 | 150 | 0 | 0 | 0 | 0 | 0 | 0 | 0 | 0 | 0 | 0 | 0 | 0 | 0 | 0 | 0 | 0 | 0 | 0 | 0 | 0 | 0 | 0
Silver | 24.3 | 0 | 0 | 0 | 0 | 0 | 0 | 15 | 15 | 0 | 0 | 0 | 0 | 0 | 0 | 0 | 0 | 7.5 | 0 | 0 | 0 | 0 | 0 | 0 | 0 | 0 | 0
Tantalum | 0 | 0 | 0 | 0 | 0 | 0 | 0 | 0 | 0 | 0 | 0 | 0 | 0 | 0 | 0 | 0 | 0 | 0 | 0 | 0 | 0 | 0 | 64 | 0 | 0 | 0 | 0
Tellurium | 0 | 0 | 77.04 | 0 | 0 | 0 | 0 | 0 | 0 | 0 | 0 | 0 | 0 | 0 | 0 | 0 | 0 | 0 | 0 | 0 | 0 | 0 | 0 | 0 | 0 | 0 | 0
Terbium | 0 | 0 | 0 | 0 | 0 | 0 | 0 | 0 | 0 | 1 | 0 | 7 | 1 | 1 | 0 | 7 | 1 | 0 | 0 | 0 | 0 | 0 | 0 | 0 | 0 | 0 | 0
Tin | 454.5 | 454.5 | 332 | 332 | 332 | 0 | 0 | 0 | 0 | 0 | 0 | 0 | 0 | 0 | 0 | 0 | 0 | 5 | 5 | 5 | 0 | 0 | 0 | 0 | 0 | 0 | 0
Tungsten | 0 | 0 | 0 | 0 | 0 | 0 | 0 | 0 | 0 | 0 | 0 | 0 | 0 | 0 | 0 | 0 | 0 | 5 | 5 | 5 | 0 | 0 | 0 | 0 | 0 | 0 | 0
Vanadium | 0 | 0 | 0 | 0 | 0 | 0 | 0 | 0 | 0 | 0 | 0 | 0 | 0 | 0 | 0 | 0 | 0 | 3 | 1.2 | 1.7 | 0 | 0 | 0 | 0 | 0 | 0 | 0
Yttrium | 0 | 0 | 0 | 0 | 0 | 0 | 0 | 0 | 0 | 0 | 0 | 0 | 0 | 0 | 0 | 0 | 0 | 1 | 1 | 1 | 0 | 0 | 0 | 0 | 0 | 0 | 0
Zinc | 1009.7575 | 1009.7575 | 505.33 | 505.33 | 505.33 | 650 | 1400 | 650 | 1400 | 5500 | 5500 | 5500 | 5500 | 5500 | 5500 | 5500 | 5500 | 48 | 48 | 48 | 400 | 160 | 0 | 0 | 20 | 40 | 0
Zirconium | 0 | 0 | 0 | 0 | 0 | 0 | 0 | 0 | 0 | 0 | 0 | 0 | 0 | 0 | 0 | 0 | 0 | 31 | 31 | 31 | 0 | 0 | 0 | 0 | 0 | 0 | 0

## Legend
Legend
Criticality of metals according to canadian government
Fiability of the data

## Solar PV - CSP
Solar PV - CSP [t/GW] |  | Aggregated : solar PV | The Role of Critical Minerals in Clean Energy Transitions (AIE, version révisée mars 2022). End-of-life management, Solar Photovoltaic Panels (IRENA, 2019) pour la durée de vie des panneaux solaires et la maintenance. Données transmises par ELVO (batteries LFP). Données de fournisseurs (onduleur et transformateur). | PV Panel | PV Plant | Framed module | Drameless CdTe (thin film) | c-Si | [6 empty] | c-Si Final data | Min | Max | Comments | CdTe | [5 empty] | CdTe Final data | Min | Max | Commentaires | CIGS |  |  |  |  | CIGS Final data | Min | Max | Comments | a-Si | a-SiGe | a-SiGe final Final datas | Min | Max | Comments | (Månberger, 2018) |  | (Moss et al. 2011) | (IEA, 2022) | Pihl et al 2012, Material constraints for concentrating solar thermal power |  | (Watari et al. 2019) |  | Final data CSP_parabolic | Min | Max | Final data CSP_Tower | Min | Max | Comments
Source Métaux | (Van Oorschot & al., 2022) | (European Commission, 2020) | Etude sur les matériaux de la transition énergétique - Rosset - Annexe C. Panneaux solaires : aggrégé | (Watari et al. 2019) |  | (Bodeker & al, 2010 ) |  | (Tokimatsu & al, 2017) | (European Commission, 2020) | OpenLCA Analysis 'Multi Si - 570 kWp' | (Kavlak & al, 2015) | (Månberger, 2018) | (Watari et al. 2019) | (Liang & al, 2022) |  |  |  | Pour le solaire, l'étude de l'UE est moins complète. Combinaison des chiffres de plusieurs études, en effectuant des moyennes. Les chiffres d'Open LCA ne sont utilisés qu'à titre indicatif et dans les moyennes | (McNulty & al, 2022) | (Tokimatsu & al, 2017) | (European Commission, 2020) | Metal production requirements for rapid PV deployment (2015, High=today level) | (Månberger, 2018) | (Watari et al. 2019) |  |  |  | Démarche générale : Pour le solaire, l'étude de l'UE est moins complète. Combinaison des chiffres de plusieurs études, en effectuant des moyennes. | (Tokimatsu & al, 2017) | (European Commission, 2020) | Metal production requirements for rapid PV deployment (2015, High=today level) | (Månberger, 2018) | (Watari et al. 2019) |  |  |  | Démarche générale : Pour le solaire, l'étude de l'UE est moins complète. Combinaison des chiffres de plusieurs études, en effectuant des moyennes. | (European Commission, 2020) | (Månberger, 2018) |  |  |  | Few datas available. Use the most coherent and recent ones | CSP (parabolic trough) | CSP (central power : solar tower) |  |  | Trough | Tower | Trough | Tower
Aluminium | 7520 |  | 7288 | 1051 | 33500 | 38500 | 31300 |  |  | 31407.3 |  |  |  | 10953 | 10953 | 7288 | 38500 | All datas in the same order of magnitude. Most recent and not regionalised value is taken (Liang & al) | [6 empty] | 10953 | 7288 | 38500 | All datas in the same order of magnitude. Most recent and not regionalised value is taken (Liang & al) | [5 empty] | 10953 | 7288 | 38500 | All datas in the same order of magnitude. Most recent and not regionalised value is taken (Liang & al) | 0 | 0 | 10953 | 7288 | 38500 | All datas in the same order of magnitude. Most recent and not regionalised value is taken (Liang & al) |  |  | 200 |  | 0 | 11000 | 285 | 72967 | 242.5 | 200 | 285 | 41983.5 | 11000 | 72967 | Same order of magnitude by techno. Mean value.
Boron | [14 empty] | 0 | 0 | 0 | [16 empty] | 0 |  |  |  | 0 | 0 | 0
Cadmium | [9 empty] | 0.3 |  |  |  |  | 0 | 0 | 0 |  |  | 138 | 50 | 138 |  | 87 | 91.66667 | 50 | 138 | All datas have the same order of magnitude, mean value is taken. | [5 empty] | 0 |  |  |  | 0 | 0 | 0 | [11 empty] | 0
Chromium |  |  |  | 61 | 3700 | [9 empty] | 3761 | 3761 | 3761 | Only available data | [6 empty] | 3761 | 3761 | 3761 | Only available data | [5 empty] | 3761 | 3761 | 3761 | Only available data | 0 | 0 | 3761 | 3761 | 3761 | Only available data |  |  | 3000 |  |  |  | 4733 | 3700 | 4733 | 3700 | 4733 | 3700 | 3700 | 3700 | Only available data
Cobalt | [14 empty] | 0 | 0 | 0 | [16 empty] | 0 |  |  |  | 0 | 0 | 0 | [6 empty] | 326 |  |  |  |  | 326 | 326 | 326 | 326 | 326 | 326 | Only available data
Concrete |  | 60700 | 0 | [5 empty] | 60700 | [5 empty] | 60700 | 60700 | 60700 | Only available data |  |  | 60700 |  |  |  | 60700 | 60700 | 60700 | Only available data |  | 60700 |  |  |  | 60700 | 60700 | 60700 | Only available data | 60700 |  | 60700 | 60700 | 60700 | comme steel |  |  | 1000000 | [5 empty] | 1000000 | 0 | 0 | 0 | 0 | 0 | Only available data
Copper | 4640 |  | 3707 |  | 3765 |  |  |  |  | 5952.19 |  | 884 | 458 | 2741, 300, 250, 884, 825, 943 | #REF! | 250 | 4640 | All datas around the same order of magnitude, mean value is taken |  |  |  |  | 5181 | 3091 | #REF! | 3091 | 5181 | All datas have the same order of magnitude, mean value is taken |  | 22 |  | 450 | 233 | #REF! | 450 | 4640 | Various datas, not always the same order of magnitude. Mean value is taken, data for european commission excluded because much smaller than others. Datas for Watari combined. | 0 | 1005 | #REF! | 1005 | 4640 | All datas around the same order of magnitude, mean value is taken | 3200 | 1400 | 3000 |  | 3200 | 1400 | 3175 | 1400 | 3175 | 3000 | 3200 | 1400 | 1400 | 1400 | Most recent data is used (Watari)
Dysprosium | [14 empty] | 0 | 0 | 0 | [16 empty] | 0 |  |  |  | 0 | 0 | 0
Gallium | [9 empty] | 9.7 |  |  |  |  | 0 | 0 | 0 | [11 empty] | 9 | 4 | 9 | 4 | 19 | 9 | 4 | 19 | All datas around the same order of magnitude, mean value is taken | 0 | 0 | 0 | [5 empty] | 692 | [5 empty] | 0 | 0 | 692 | 0 | 0 | 692 | Only available data. Since gallium is not commonly used in CSP application, but rather in CSP PV combinaison, it was not considered for the CSP technology.
Germanium | [14 empty] | 0 | 0 | 0 | [16 empty] | 0 |  |  |  | 48 | 0 | 48 | 48 | 48 | Only available data
Glass |  | 46400 | 60014 | [5 empty] | 46400 | [5 empty] | 46400 | 46400 | 60014 | Most recent data |  |  | 46400 |  |  |  | 46400 | 46400 | 46400 | Only available data |  | 46400 |  |  |  | 46400 | 46400 | 46400 | Only available data | 46400 |  | 46400 | 46400 | 46400 | Only available data |  |  | 100000 | [5 empty] | 100000 | 100000 | 100000 | 100000 | 100000 | 100000 | Only available data
Hafnium | [14 empty] | 0 | 0 | 0 | [20 empty] | 0 | 0 | 0
Indium | [14 empty] | 0 | 0 | 0 | [11 empty] | 28 | 15 | 28 | 13 | 31 | 21.75 | 13 | 31 | All datas around the same order of magnitude, mean value is taken | 0 | 5.32 | 5.32 | 5.32 | 5.32 | Only available data
Iron |  |  | Métaux ferreux : 66 940 | [6 empty] | 90926.9 |  |  |  |  | 0 | 0 | 0 | [16 empty] | 0 |  |  |  | 0 | 0 | 0 | [5 empty] | 500000 |  | 650000 | 393000 |  |  | 500000 | 500000 | 500000 | 500000 | 500000 | 500000 | Only available data
Lead | [9 empty] | 550.28 |  |  | 39 | 336, 6, 5.53, 6.32, 72, 39 | 39 | 6 | 336 | Watari data, various different range of magnitude | [5 empty] | 8 | 8 | 8 | 8 | Only available data | [5 empty] | 0 |  |  |  | 0 | 0 | 0
Magnesium | [14 empty] | 0 | 0 | 0 | [16 empty] | 0 |  |  |  | 0 | 0 | 0 | [5 empty] | 4000 |  | 3000 | 2600 | 1400 | 2600 | 1400 | 2600 | 3000 | 2600 | 2600 | 2600 | Most recent data is used (Watari)
Manganese | [14 empty] | 0 | 0 | 0 | [16 empty] | 0 |  |  |  | 0 | 0 | 0 | [5 empty] | 100 |  | 2000 | 5700 | 736 | 5700 | 1368 | 736 | 2000 | 5700 | 5700 | 736 | Most recent data is used (Watari)
Molybdenum |  |  |  |  | 200 | [9 empty] | 0 | 0 | 0 | [6 empty] | 109 | 154.5 | 109 | 200 | All datas have the same order of magnitude, mean value is taken |  |  |  |  | 1 | 1 | 1 | 1 | Only available data | 0 | 0 | 0 | [5 empty] | 3761 |  | 200 | 56 | 200 | 56 | 200 | 200 | 200 | 56 | 56 | 56 | Only available data (exclusion of Moss et al. not precise techno)
Neodymium | [14 empty] | 0 | 0 | 0 | [20 empty] | 0 | 0 | 0
Nickel |  |  | 1 |  | 1800 |  |  |  |  | 1043.48 |  |  | 1 | 1.1, 1.3, 1.3, 1 | 1.3 | 1 | 1800 | Data from IEA, but not the same order of magnitude between studies. | [5 empty] | 16 | 16 | 16 | 16 | Only available data | [9 empty] | 0 | 0 |  |  |  |  | 940 | 1800 | 1 |  | 940 | 1800 | 471 | 1800 | 705.5 | 471 | 940 | 1800 | 1800 | 1800 | Mean value, wo Moss & al.
Niobium | [33 empty] | 0 |  |  |  | 0 | 0 | 0 | [5 empty] | 1145 | 2183 |  |  |  | 140 |  |  |  | 140 | 140 | 140 | Only available data for this precise techno
Polymers |  | 8600 | 7897 | [5 empty] | 8600 | [5 empty] | 8600 | 7897 | 8600 | Most recent data, same order of magnitude. |  |  | 8600 |  |  |  | 8600 | 8600 | 8600 | Only available data |  | 8600 |  |  |  | 8600 | 8600 | 8600 | Only available data | 8600 |  | 8600 | 8600 | 8600 | Only available data |  |  | 100 | [5 empty] | 100 | 100 | 100 | 100 | 100 | 100 | Only available data
Praesodymium | [37 empty] | 0 | 0 | 0
Selenium (Se) | [28 empty] | 161 | 35 | 161 | 41 | 61 | 91.8 | 35 | 161 | All datas around the same order of magnitude, mean value is taken | 0 | 0 | 0
Silicium (Si) |  |  | 3948 |  |  |  |  | 6630 | 4000 |  | 6629 |  | 6428 |  | 5921.75 | #REF! | 6630 | All datas around the same order of magnitude, mean value is taken | [15 empty] | 0 |  |  |  | 150 | 0 | 150 | 150 | 150 | Only available data
Silver |  |  | 79 |  |  |  |  | 36 | 20 | 25.5 | 36 | 10 | 30 | 84, 10, 24, 19, 10, 29, 80, 35.6, 19, 36, 4, 47, 57, 17, 59, 68.17, 5… | 24.3 | 10 | 80 | All datas around the same order of magnitude, mean value is taken | [15 empty] | 0 |  |  |  | 0 | 0 | 0 |  |  |  | 13 | 16 | 2000 |  | 13 | 16 | 8 | 12 | 10.5 | 8 | 13 | 14 | 12 | 16
Steel | 67920 | 67900 |  |  | 1200000 |  |  |  | 67900 | 89108.362 |  |  |  |  | 74976.12 | 67900 | 1200000 | 3 similar data, mean value and the high value from Watari is excluded. |  |  | 67900 |  |  |  | 67900 | 67900 | 67900 | Only available data |  | 67900 |  |  |  | 67900 | 67900 | 67900 | Only available data | 67900 |  | 67900 | 67900 | 67900 | Only available data | [6 empty] | 583333 | 393000 | [6 empty] | Déjà compté en iron
Tantalum | [37 empty] | 0 | 0 | 0
Tellurium (Te) | [18 empty] | 15.2 | 156 | 52 | 156 | 70 | 92 | 77.04 | 52 | 156 | All datas have the same order of magnitude, mean value is taken. McNulty data excluded. | [5 empty] | 0 |  |  |  | 0 | 0 | 0
Terbium | [33 empty] | 0 |  |  |  | 0 | 0 | 0
Tin |  |  |  | 332 | [5 empty] | 10 |  |  |  | 577 | 454.5 | 10 | 577 | Mean value between two similar datas, wo open LCA | [6 empty] | 332 | 332 | 332 | Only available data | [5 empty] | 332 | 332 | 332 | Only available data | 0 | 0 | 332 | 332 | 332 | Only available data
Tungsten | [33 empty] | 0 |  |  |  | 0 | 0 | 0
Vanadium |  |  |  |  | 2 |  |  |  |  | 0.011 | [23 empty] | 0 |  |  |  | 0 | 0 | 0 | [9 empty] | 2 | 2 | 2 |  |  | 2
Yttrium | [33 empty] | 0 |  |  |  | 0 | 0 | 0
Zinc |  |  | 30 | 56 | 1400 |  |  |  |  | 2523.04 |  |  |  |  | #REF! | #REF! | 2523.04 | Various studies with different orders of magnitude. Mean value. | [6 empty] | #REF! | #REF! | 1400 | Various studies with different orders of magnitude. Mean value. | [5 empty] | 505.33 | 29.99 | 1400 | Various studies with different orders of magnitude. Mean value. | 0 | 0 | 505.33 | 29.99 | 1400 | Various studies with different orders of magnitude. Mean value. |  |  | 100 |  |  |  | 650 | 1400 | 650 | 650 | 650 | 1400 | 1400 | 1400 | (Pihl et al., 2012)
Zirconium | [33 empty] | 0 |  |  |  | 0 | 0 | 0
Note on L2: [Commentaire à thread] Votre version d’Excel vous permet de lire ce commentaire à thread. Toutefois, les modifications qui y sont apportées seront supprimées si le fichier est ouvert dans une version plus récente d’Excel. En savoir plus : https://go.microsoft.com/fwlink/?linkid=870924 Commentaire : Système de montage non pris en compte Photovoltaic plant + electric installation Réponse : Calcul effectué à partir du kW peak, donc au pic de performance maximum.
Note on AA5: [Commentaire à thread] Votre version d’Excel vous permet de lire ce commentaire à thread. Toutefois, les modifications qui y sont apportées seront supprimées si le fichier est ouvert dans une version plus récente d’Excel. En savoir plus : https://go.microsoft.com/fwlink/?linkid=870924 Commentaire : (6 à 244)
Note on L16: [Commentaire à thread] Votre version d’Excel vous permet de lire ce commentaire à thread. Toutefois, les modifications qui y sont apportées seront supprimées si le fichier est ouvert dans une version plus récente d’Excel. En savoir plus : https://go.microsoft.com/fwlink/?linkid=870924 Commentaire : A comparer avec les chiffres de steel ?
Note on A29: [Commentaire à thread] Votre version d’Excel vous permet de lire ce commentaire à thread. Toutefois, les modifications qui y sont apportées seront supprimées si le fichier est ouvert dans une version plus récente d’Excel. En savoir plus : https://go.microsoft.com/fwlink/?linkid=870924 Commentaire : Acier : alliage composé majoritairement de fer et de 2,14% massique de carbone.
Note on F29: [Commentaire à thread] Votre version d’Excel vous permet de lire ce commentaire à thread. Toutefois, les modifications qui y sont apportées seront supprimées si le fichier est ouvert dans une version plus récente d’Excel. En savoir plus : https://go.microsoft.com/fwlink/?linkid=870924 Commentaire : 1 source : Ashby 2016

## Wind
| Min | Max | GB-DFIG (and SCIG) Final data | Min | Max | DD-PMSG Final data | Min | Max | GB-PMSG Final data | Min | Max | Methodology | Source Métaux | (European Commission, 2020) |  |  |  |  | (IEA, 2022) |  | (Van Oorschot et al., 2022) |  | (Månberger, 2018) |  | (Watari et al. 2019) |  | (Tokimatsu & al, 2017) | Open LCA Analysis |  | Material requirements for low-carbon energy technologies: A quantitative review. Renew Sustain Energy Rev 161:. (moyennes) |  |  | ACV production d'électricité d'origine éolienne en France (2015, Cycléo, Ademe). Parc éolien |  |  | 2011 Garrett + Ronde - Life Cycle Assessment of Electricity Production from a V90-2.0MW Gridstreamer Wind Plant | 2011 Department of Energy, Critical Materials Strategy
[12 empty] | General approach: Use the reliable and accurate figures from the European Commission study, which includes the general electrical system. An expert in the wind industry confirmed the similarity of the technologies used in America and Europe. Verification by the highly reliable IEA source, and confirmation of the figures, except for offshore copper, which is therefore questioned.For the min / max evaluation, we considered DD-EESG and GB DFIG as onshore tech, DD-PMSG as offshore. |  | DD-EESG | DD-PMSG | GB-PMSG | GB-DFIG (and SCIG) | Range | Onshore wind | Offshore wind | Onshore wind | Offshore wind | Wind power (induction) | Wind power (PM) | Onshore | Offshore | Wind | Onshore, éolienne 4.5 MW | Offshore, éolienne 2 MW | Offshore | Onshore | Direct-drive | Parc éolien / vestas | DDSG | DFIG | Onshore DD and AG | Onshore DD
Aluminium | 371.7 | 3651 | 1400 | 371.7 | 3856 | 500 | 446.9 | 2063 | 1600 | 1600 | 1600 | Quite a bit of variability in the figures from different sources, but they remain close to the EU figures, which will therefore be used. | Aluminium | 700 | 500 | 1600 | 1400 | 500-1 600 |  |  | 371.7 | 446.9 |  |  | 1372 | 2063 |  | 759.38 | 1061 |  |  | 1311.857 | 4965 | 3651 | 3856 | 13200
Boron | 0 | 1 | 0 | 0 | 1 | 6 | 6 | 7 | 1 | 1 | 1 | Only two sources, both have the same results. | Boron | 0 | 6 | 1 | 0 | 0-6 | [6 empty] | 1 | 7 | [5 empty] | 6
Cadmium | 0 | 0 | 0 | 0 | 0 | 0 | 0 | 0 | 0 |  |  |  | Chromium | 525 | 525 | 580 | 470 | 470-580 | 470 | 525 |  |  |  |  | 683 | 372 |  | 2002.51 | 8140.56 |  |  | 382
Chromium | 470 | 683 | 470 | 470 | 683 | 525 | 372 | 525 | 580 | 580 | 580 | Figures relatively similar between all studies, using those of the EU. | Concrete | 369000 | 243000 | 413000 | 355000 | 243 500-413 000 | [9 empty] | 0 | / |  |  |  | 487879 | 818261 | 380000 | 365440
Cobalt | [5 empty] | 0 | [6 empty] | Copper | 5000 | 3000 | 950 | 1400 | 950-5 000 | 2900 | 8000 | 3840.9 | 2681.4 | 4082 | 4700 | 2497 | 9371 | 2000 | 9620.82 | 3143.3 |  |  | 5794.885 |  |  |  | 3320
Concrete | 369000 | 369000 | 355000 | 355000 | 355000 | 243000 | 243000 | 243000 | 413000 | 413000 | 413000 | Only available datas | Dysprosium | 6 | 17 | 6 | 2 | 2-17 | [5 empty] | 13 | 0 | 16 | 33 | 0 | 0 | [7 empty] | 12
Copper | 2497 | 9620.82 | 1400 | 1400 | 3840.9 | 8000 | 2681.4 | 9371 | 950 | 950 | 950 | Fairly similar figures for Onshore. Offshore: using the larger figures from the IEA, confirmed by other source | Glass/ carbon composites | 8100 | 8100 | 8400 | 7700 | 7 700-8 400 | [14 empty] | 10255 | 7549 | 4013 | 9580
Dysprosium | 6 | 12 | 2 | 2 | 2 | 17 | 17 | 17 | 6 | 6 | 6 | Same order of magnitude in datas | Iron | 20100 | 20100 | 20800 | 18000 | 18 000-20 800 | [8 empty] | 140000 | 182423 | 149760 |  |  |  | Métaux ferreux : 130364 | 138973 | 91897 | (steel) : 122780
Gallium |  | 0 | 0 |  | 0 | 0 |  |  | 0 |  |  |  | Lead | [16 empty] | 6720, 3790
Germanium |  | 0 | 0 |  |  | 0 |  |  | 0 |  |  |  | Manganese | 790 | 790 | 800 | 780 | 780-800 | 780 | 790 |  |  |  |  | 57 | 57 |  | 969.238 | 1028.3
Glass | 8100 | 8100 | 7700 | 7700 | 7700 | 8100 | 8100 | 8100 | 8400 | 8400 | 8400 | Only available datas | Molybdenum | 109 | 109 | 119 | 99 | 99-119 | 99 | 109 |  |  |  |  | 335 | 335
Hafnium |  |  | 0 |  |  | 0 |  |  | 0 |  |  |  | Neodymium | 28 | 180 | 51 | 12 | 12-180 | [5 empty] | 200 |  | 148 | 186 | 0.006 | 0.004349 |  |  | 169.1667 |  |  |  |  | 186
Indium |  |  | 0 |  |  | 0 |  |  | 0 |  |  |  | Nickel | 340 | 240 | 440 | 430 | 240-440 | 403.5 | 240 |  |  | 377 | 377 | 427 | 427 |  | 1489.59 | 4849.7 |  |  | 200
Iron | 138973 | 182423 | 128581.8 | 91897 | 182423 | 299578.9 | 149760 | 299578.9 | 125510.2 | 125510.2 | 125510.2 | All datas have the same order of magnitude, considering steel + iron. | Polymers | 4600 | 4600 | 4600 | 4600 | 4 600 | [14 empty] | 1818 | 0 | 233
Lead | 0 | 0 | 0 | 0 | 0 | 0 | 0 | 6720 | 0 | 0 | 0 |  | Praesodymium | 9 | 35 | 4 | 0 | 0-35 | [6 empty] | 3 | 33 |  | 0 | 0 |  |  | 32.66667
Magnesium | 0 | 0 | 0 | 0 | 0 | 0 | 0 | 0 | 0 |  |  |  | Rare earth (total) | 44 | 239 | 62 | 14 | 0 | 99 |  | 0 | 0 | 0 | 213 | 4 | 204 | 219 | 0.006 | 0.004349
Manganese | 57 | 969.238 | 780 | 57 | 969.238 | 790 | 57 | 1028.3 | 800 | 800 | 800 | In agreement with the figures from the IEA | Steel | 132000 | 119500 | 107000 | 113000 | 107 000-132 000 |  |  | 121050.3 | 443771.7 |  |  | 119985 | 333500 | [5 empty] | 106765
Molybdenum | 99 | 335 | 99 | 99 | 335 | 109 | 109 | 335 | 119 | 119 | 119 | In agreement with the figures from the IEA | Terbium | 1 | 7 | 1 | 0 | 0-7 | [6 empty] | 1 | 7 | [5 empty] | 8.5
Neodymium | 0.006 | 186 | 12 | 0.006 | 12 | 186 | 0.004349 | 200 | 51 | 51 | 51 | Same order of magnitude in datas | Vanadium | [11 empty] | 90 | 7000 |  |  |  | 7000 | 90
Nickel | 340 | 1489.59 | 430 | 403.5 | 1489.59 | 240 | 240 | 4849.7 | 440 | 440 | 440 | Same order of magnitude in datas | Yttrium | [18 empty] | 1.2
Niobium | 0 | 0 | 0 | 0 | 0 | 0 | 0 | 0 | 0 |  |  |  | Zinc | 5500 | 5500 | 5500 | 5500 | 5 500 | 5500 | 5500 |  |  |  |  | 5450 | 5450 |  | 329.678 | 1243.6 |  |  | 5500
Polymers | 4600 | 4600 | 4600 | 233 | 4600 | 4600 | 4600 | 4600 | 4600 | 4600 | 4600 | Only available datas
Praesodymium | 0 | 9 | 0 | 0 | 3 | 35 | 0 | 35 | 4 | 4 | 4 | Same order of magnitude in datas |  | Mostly Onshore |  | Mostly Offshore | Hybride
Selenium (Se) | [13 empty] | DD-EESG | GB-DFIG (et SCIG) | DD-PMSG | GB-PMSG
Silicium (Si)
Silver
Steel
Tantalum |  |  | 0 | 0 | 0 | 0 | 0 | 0 | 0 | 0
Tellurium (Te) |  |  | 0 | 0 | 0 | 0 | 0 | 0 | 0 | 0
Terbium | 1 | 1 | 0 | 0 | 1 | 7 | 7 | 7 | 1 | 1 | 1 | Same order of magnitude in datas, only two datas
Tin | 0 | 0 | 0 | 0 | 0 | 0 |  |  | 0
Tungsten | 0 | 0 | 0 | 0 | 0 | 0 |  |  | 0
Vanadium |  | 90 | 0 |  | 90 | 0 |  | 7000 | 0 |  | 90 | Vanadium in wind turbine comes potentially from batteries, already taken into account in OTD. We keep the EU datas
Yttrium |  |  | 0 |  |  | 0 |  |  | 0
Zinc | 329.678 | 5500 | 5500 | 329.678 | 5500 | 5500 | 1243.6 | 5500 | 5500 | 5500 | 5500 | Same order of magnitude in datas
Zirconium |  |  | 0 |  |  | 0 |  |  | 0
Note on U1: [Commentaire à thread] Votre version d’Excel vous permet de lire ce commentaire à thread. Toutefois, les modifications qui y sont apportées seront supprimées si le fichier est ouvert dans une version plus récente d’Excel. En savoir plus : https://go.microsoft.com/fwlink/?linkid=870924 Commentaire : Steel et aluminium exclus
Note on W1: [Commentaire à thread] Votre version d’Excel vous permet de lire ce commentaire à thread. Toutefois, les modifications qui y sont apportées seront supprimées si le fichier est ouvert dans une version plus récente d’Excel. En savoir plus : https://go.microsoft.com/fwlink/?linkid=870924 Commentaire : Mais focus sur le système dutch Réponse : Sources : Roelofs, 2020
Note on AA1: [Commentaire à thread] Votre version d’Excel vous permet de lire ce commentaire à thread. Toutefois, les modifications qui y sont apportées seront supprimées si le fichier est ouvert dans une version plus récente d’Excel. En savoir plus : https://go.microsoft.com/fwlink/?linkid=870924 Commentaire : Voir sources dans les supplementary informations
Note on R2: [Commentaire à thread] Votre version d’Excel vous permet de lire ce commentaire à thread. Toutefois, les modifications qui y sont apportées seront supprimées si le fichier est ouvert dans une version plus récente d’Excel. En savoir plus : https://go.microsoft.com/fwlink/?linkid=870924 Commentaire : permanent magnets 1/3 the mass of the direct drive counterparts.
Note on S2: [Commentaire à thread] Votre version d’Excel vous permet de lire ce commentaire à thread. Toutefois, les modifications qui y sont apportées seront supprimées si le fichier est ouvert dans une version plus récente d’Excel. En savoir plus : https://go.microsoft.com/fwlink/?linkid=870924 Commentaire : GB-DFIG values were adopted for the GB-SCIG turbines because they are both high-speed, gearbox generators.
Note on U2: [Commentaire à thread] Votre version d’Excel vous permet de lire ce commentaire à thread. Toutefois, les modifications qui y sont apportées seront supprimées si le fichier est ouvert dans une version plus récente d’Excel. En savoir plus : https://go.microsoft.com/fwlink/?linkid=870924 Commentaire : Correspond aux chiffres de GB-DFIG / SCIG
Note on V2: [Commentaire à thread] Votre version d’Excel vous permet de lire ce commentaire à thread. Toutefois, les modifications qui y sont apportées seront supprimées si le fichier est ouvert dans une version plus récente d’Excel. En savoir plus : https://go.microsoft.com/fwlink/?linkid=870924 Commentaire : Correspond aux chiffres de DD-PMSG
Note on Y2: [Commentaire à thread] Votre version d’Excel vous permet de lire ce commentaire à thread. Toutefois, les modifications qui y sont apportées seront supprimées si le fichier est ouvert dans une version plus récente d’Excel. En savoir plus : https://go.microsoft.com/fwlink/?linkid=870924 Commentaire : Plutôt onshore
Note on Z2: [Commentaire à thread] Votre version d’Excel vous permet de lire ce commentaire à thread. Toutefois, les modifications qui y sont apportées seront supprimées si le fichier est ouvert dans une version plus récente d’Excel. En savoir plus : https://go.microsoft.com/fwlink/?linkid=870924 Commentaire : Plutôt offshore
Note on AD2: [Commentaire à thread] Votre version d’Excel vous permet de lire ce commentaire à thread. Toutefois, les modifications qui y sont apportées seront supprimées si le fichier est ouvert dans une version plus récente d’Excel. En savoir plus : https://go.microsoft.com/fwlink/?linkid=870924 Commentaire : Les network connexion n'ont pas été intégrées
Note on J3: [Commentaire à thread] Votre version d’Excel vous permet de lire ce commentaire à thread. Toutefois, les modifications qui y sont apportées seront supprimées si le fichier est ouvert dans une version plus récente d’Excel. En savoir plus : https://go.microsoft.com/fwlink/?linkid=870924 Commentaire : Les 2 GB : + d'alu, - de cuivre -> remplacement cuivre par alu dans la bobine du transformateur et dans le design de la tour
Note on P3: [Commentaire à thread] Votre version d’Excel vous permet de lire ce commentaire à thread. Toutefois, les modifications qui y sont apportées seront supprimées si le fichier est ouvert dans une version plus récente d’Excel. En savoir plus : https://go.microsoft.com/fwlink/?linkid=870924 Commentaire : Les 2 DD : cuivre est préféré, onshore et offshore
Note on R3: [Commentaire à thread] Votre version d’Excel vous permet de lire ce commentaire à thread. Toutefois, les modifications qui y sont apportées seront supprimées si le fichier est ouvert dans une version plus récente d’Excel. En savoir plus : https://go.microsoft.com/fwlink/?linkid=870924 Commentaire : Les 2 GB : + d'alu, - de cuivre -> remplacement cuivre par alu dans la bobine du transformateur et dans le design de la tour
Note on Q6: [Commentaire à thread] Votre version d’Excel vous permet de lire ce commentaire à thread. Toutefois, les modifications qui y sont apportées seront supprimées si le fichier est ouvert dans une version plus récente d’Excel. En savoir plus : https://go.microsoft.com/fwlink/?linkid=870924 Commentaire : Peu, surtout offshore
Note on R6: [Commentaire à thread] Votre version d’Excel vous permet de lire ce commentaire à thread. Toutefois, les modifications qui y sont apportées seront supprimées si le fichier est ouvert dans une version plus récente d’Excel. En savoir plus : https://go.microsoft.com/fwlink/?linkid=870924 Commentaire : + grandes turbines onshore
Note on P7: [Commentaire à thread] Votre version d’Excel vous permet de lire ce commentaire à thread. Toutefois, les modifications qui y sont apportées seront supprimées si le fichier est ouvert dans une version plus récente d’Excel. En savoir plus : https://go.microsoft.com/fwlink/?linkid=870924 Commentaire : Surtout dans les DD : 3X + que dans les gearbox
Note on AD7: [Commentaire à thread] Votre version d’Excel vous permet de lire ce commentaire à thread. Toutefois, les modifications qui y sont apportées seront supprimées si le fichier est ouvert dans une version plus récente d’Excel. En savoir plus : https://go.microsoft.com/fwlink/?linkid=870924 Commentaire : Max de 1 400 pour les GB, majoritairement onshore
Note on Q8: [Commentaire à thread] Votre version d’Excel vous permet de lire ce commentaire à thread. Toutefois, les modifications qui y sont apportées seront supprimées si le fichier est ouvert dans une version plus récente d’Excel. En savoir plus : https://go.microsoft.com/fwlink/?linkid=870924 Commentaire : Dysprosium sintering is used to increase magnet coercivity, which increases the upper bound of working temperature from 80 °C to at least 120 °C. Dysprosium can be reduced or even eliminated if the cooling is improved. Dysprosium can be replaced with terbium, although terbium is required in LED lights.
Note on G10: [Commentaire à thread] Votre version d’Excel vous permet de lire ce commentaire à thread. Toutefois, les modifications qui y sont apportées seront supprimées si le fichier est ouvert dans une version plus récente d’Excel. En savoir plus : https://go.microsoft.com/fwlink/?linkid=870924 Commentaire : Dysprosium sintering is used to increase magnet coercivity, which increases the upper bound of working temperature from 80 °C to at least 120 °C. Dysprosium can be reduced or even eliminated if the cooling is improved. Dysprosium can be replaced with terbium, although terbium is required in LED lights.
Note on O10: [Commentaire à thread] Votre version d’Excel vous permet de lire ce commentaire à thread. Toutefois, les modifications qui y sont apportées seront supprimées si le fichier est ouvert dans une version plus récente d’Excel. En savoir plus : https://go.microsoft.com/fwlink/?linkid=870924 Commentaire : Fer
Note on AA13: [Commentaire à thread] Votre version d’Excel vous permet de lire ce commentaire à thread. Toutefois, les modifications qui y sont apportées seront supprimées si le fichier est ouvert dans une version plus récente d’Excel. En savoir plus : https://go.microsoft.com/fwlink/?linkid=870924 Commentaire : Deux sources à 116 et 135, une à 750 faussant le résultat ?
Note on Q14: [Commentaire à thread] Votre version d’Excel vous permet de lire ce commentaire à thread. Toutefois, les modifications qui y sont apportées seront supprimées si le fichier est ouvert dans une version plus récente d’Excel. En savoir plus : https://go.microsoft.com/fwlink/?linkid=870924 Commentaire : Up to 25% of neodymium can be replaced with praseodymium (Lacal-Arántegui, 2015).
Note on R15: [Commentaire à thread] Votre version d’Excel vous permet de lire ce commentaire à thread. Toutefois, les modifications qui y sont apportées seront supprimées si le fichier est ouvert dans une version plus récente d’Excel. En savoir plus : https://go.microsoft.com/fwlink/?linkid=870924 Commentaire : + dans les GB
Note on AD18: [Commentaire à thread] Votre version d’Excel vous permet de lire ce commentaire à thread. Toutefois, les modifications qui y sont apportées seront supprimées si le fichier est ouvert dans une version plus récente d’Excel. En savoir plus : https://go.microsoft.com/fwlink/?linkid=870924 Commentaire : Terres rares semblent peu comptabilisées
Note on O19: [Commentaire à thread] Votre version d’Excel vous permet de lire ce commentaire à thread. Toutefois, les modifications qui y sont apportées seront supprimées si le fichier est ouvert dans une version plus récente d’Excel. En savoir plus : https://go.microsoft.com/fwlink/?linkid=870924 Commentaire : Acier : alliage composé majoritairement de fer et de carbone
Note on G21: [Commentaire à thread] Votre version d’Excel vous permet de lire ce commentaire à thread. Toutefois, les modifications qui y sont apportées seront supprimées si le fichier est ouvert dans une version plus récente d’Excel. En savoir plus : https://go.microsoft.com/fwlink/?linkid=870924 Commentaire : Up to 25% of neodymium can be replaced with praseodymium (Lacal-Arántegui, 2015).
Note on J22: [Commentaire à thread] Votre version d’Excel vous permet de lire ce commentaire à thread. Toutefois, les modifications qui y sont apportées seront supprimées si le fichier est ouvert dans une version plus récente d’Excel. En savoir plus : https://go.microsoft.com/fwlink/?linkid=870924 Commentaire : + dans les GB
Note on AD24: [Commentaire à thread] Votre version d’Excel vous permet de lire ce commentaire à thread. Toutefois, les modifications qui y sont apportées seront supprimées si le fichier est ouvert dans une version plus récente d’Excel. En savoir plus : https://go.microsoft.com/fwlink/?linkid=870924 Commentaire : Métaux dont la quantité extraite est supérieure à + de 100 tonnes
Note on Q26: [Commentaire à thread] Votre version d’Excel vous permet de lire ce commentaire à thread. Toutefois, les modifications qui y sont apportées seront supprimées si le fichier est ouvert dans une version plus récente d’Excel. En savoir plus : https://go.microsoft.com/fwlink/?linkid=870924 Commentaire : GB-DFIG values were adopted for the GB-SCIG turbines because they are both high-speed, gearbox generators.
Note on S26: [Commentaire à thread] Votre version d’Excel vous permet de lire ce commentaire à thread. Toutefois, les modifications qui y sont apportées seront supprimées si le fichier est ouvert dans une version plus récente d’Excel. En savoir plus : https://go.microsoft.com/fwlink/?linkid=870924 Commentaire : permanent magnets 1/3 the mass of the direct drive counterparts.
Note on A29: [Commentaire à thread] Votre version d’Excel vous permet de lire ce commentaire à thread. Toutefois, les modifications qui y sont apportées seront supprimées si le fichier est ouvert dans une version plus récente d’Excel. En savoir plus : https://go.microsoft.com/fwlink/?linkid=870924 Commentaire : Acier : alliage composé majoritairement de fer et de 2,14% massique de carbone.

## Nuclear
Nuclear [t/GW] | (IEA, 2022) | (Dones, R. et al. 2007) | (Moss & al. 2013) | (Fizaine & Court, 2015) | (Dong et al., 2025) |  |  | (Moss & al. 2013), (Hernández D., 2016) : copper | Open LCA Analysis |  | Nuclear Final data |  |  | Min | Max | Methodology
Source Métaux |  |  |  |  | PWR | HTGR | FBR |  | Pressure water power plant | Boiling water power plant | PWR | HTGR | FBR
Aluminium |  | 61104.4 | [6 empty] | 542 | 577 | 61104.4 | 61104.4 | 61104.4 | 542 | 61104.4 | Important variability in the data. Open LCA data was excluded.
Boron
Cadmium |  |  |  |  | 0.4 | 0 | 0 |  |  |  | 0.4 | 0 | 0
Chromium | 2190 |  | 427 | [5 empty] | 571 | 5444 | 2190 | 2190 | 2190 | 427 | 5444 | Data from IEA was chosen, considered the most reliable source. But great variability in data, depends of the chosen technology.
Cobalt | [10 empty] | 0 | 0 | 0
Concrete | [10 empty] | 0 | 0 | 0
Copper | 1473.4 | 1444.4 | 60 | 1345 | 59.6 | 24.8 | 37.2 | 2500 | 1489 | 1523 | 1473.4 | 1473.4 | 1473.4 | 24.8 | 2500 | Data from IEA was chosen, considered the most reliable source. All the datas are around the same order of magnitude.
Dysprosium | [10 empty] | 0 | 0 | 0
Gallium | [10 empty] | 0 | 0 | 0
Germanium | [10 empty] | 0 | 0 | 0
Glass | [10 empty] | 0 | 0 | 0
Hafnium |  |  | 1 |  | 0.5 | 0 | 0 | 0.48 |  |  | 0.5 | 0 | 0 | 0.5 | 1 | Most recent and precise data was chosen. Same order of magnitude.
Indium |  |  | 2 |  | 1.4 |  |  | 1.6 |  |  | 1.4 | 0 | 0 | 1.4 | 2 | Most recent and precise data was chosen. Same order of magnitude.
Iron | [8 empty] | 65888 | 72244 | 476186.76 | 476186.76 | 476186.76 |  |  | Steel data was chosen, and then converted in iron.
Lead |  |  | 4 | [5 empty] | 11 | 20 | 4 | 4 | 4 | 4 | 20 | Same order of magnitude.
Magnesium | [8 empty] | 6 | 9 | 0 | 0 | 0
Manganese | 147.69 | [7 empty] | 230 | 264 | 147.69 | 147.69 | 147.69 | 147.69 | 264 | Data from IEA was chosen, considered the most reliable source. All the datas are around the same order of magnitude.
Molybdenum | 70.8 |  | 71 |  | 2.5 | 18.3 | 50.7 | 70.8 |  |  | 70.8 | 70.8 | 70.8 | 2.5 | 71 | Data from IEA
Neodymium | [10 empty] | 0 | 0 | 0
Nickel | 1297.4 |  | 256 | 300 | 12.4 | 33.7 | 50.7 |  | 3355 | 3217 | 1297.4 | 1297.4 | 1297.4 | 256 | 3355 | Data from IEA was chosen, considered the most reliable source.
Niobium |  |  | 2 |  | 0.3 | 0 | 0.01 |  |  |  | 2 | 2 | 2 | 2 | 2 | Only available data
Polymers | [10 empty] | 0 | 0 | 0
Praesodymium | [10 empty] | 0 | 0 | 0
Selenium (Se) | [10 empty] | 0 | 0 | 0
Silicium (Si) | [10 empty] | 0 | 0 | 0
Silver |  |  | 8 |  | 7.5 | 0 | 0 | 8.3 |  | 0.06 | 7.5 | 0 | 0 | 0 | 8.3 | Same order of magnitude, most recent data chosen.
Steel |  | 502.4 | 486600 | [10 empty] | 502.4 | 486600 | Most recent data is chosen.
Tantalum | [10 empty] | 0 | 0 | 0
Tellurium (Te) | [10 empty] | 0 | 0 | 0
Terbium | [10 empty] | 0 | 0 | 0
Tin |  |  | 5 | [6 empty] | 0.3 | 5 | 5 | 5 | 0.3 | 5 | Most recent data is chosen.
Tungsten |  |  | 5 | [7 empty] | 5 | 5 | 5 | 5 | 5 | Only available data
Vanadium |  |  | 1 |  | 3 | 1.2 | 1.7 |  |  |  | 3 | 1.2 | 1.7 | 1 | 3 | Most recent data is chosen.
Yttrium |  |  | 1 | [7 empty] | 1 | 1 | 1 | 1 | 1 | Only available data
Zinc | [8 empty] | 48 | 87 | 48 | 48 | 48 | 48 | 87 | PWR Open LCA techno
Zirconium |  |  | 31 | [6 empty] | 14 | 31 | 31 | 31 | 14 | 31 | Available data from Moss & al. chosen, verified by Open LCA.
Note on J1: [Commentaire à thread] Votre version d’Excel vous permet de lire ce commentaire à thread. Toutefois, les modifications qui y sont apportées seront supprimées si le fichier est ouvert dans une version plus récente d’Excel. En savoir plus : https://go.microsoft.com/fwlink/?linkid=870924 Commentaire : Les frontières du système sont différentes car l'ACV prend en compte l'entièreté des étapes du cycle de vie, on s'attend donc à des résultats surévalués Réponse : Revoir les matières également, car il y a beaucoup plus de matière sur open LCA qui ont pu être regroupées dans les autres études (ex: bauxite / aluminium)
Note on A16: [Commentaire à thread] Votre version d’Excel vous permet de lire ce commentaire à thread. Toutefois, les modifications qui y sont apportées seront supprimées si le fichier est ouvert dans une version plus récente d’Excel. En savoir plus : https://go.microsoft.com/fwlink/?linkid=870924 Commentaire : Fer
Note on A29: [Commentaire à thread] Votre version d’Excel vous permet de lire ce commentaire à thread. Toutefois, les modifications qui y sont apportées seront supprimées si le fichier est ouvert dans une version plus récente d’Excel. En savoir plus : https://go.microsoft.com/fwlink/?linkid=870924 Commentaire : Acier : alliage composé majoritairement de fer et de carbone

## Hydro
Hydro [t/GW] | (Ashby 2013) | (Tokimatsu & al 2017) (Lea A. Copper Association 2016) | Open LCA Analysis | Final data | Min | Max | Methodlogy
Source Métaux | [6 empty] | Mostly use of the Ashby data.
Aluminium | 3400 |  | 1635 | 3400 | 1635 | 3400 | Use of Ashby data same order of magnitude then Open LCA results
Boron
Cadmium
Chromium | 1500 |  | 12395 | 1500 | 1500 | 12395 | Use of Ashby data not same order of magnitude then Open LCA results
Cobalt
Concrete
Copper | 1050 | 3160 | 6735 | 3160 | 1050 | 6735 | Use of the copper association data considered the most reliable. Same order of magnitude.
Dysprosium
Gallium
Germanium
Glass
Hafnium
Indium
Iron | 175000 |  | 338665 | 175000 | 175000 | 338665 | Use of Ashby data same order of magnitude then Open LCA results
Lead | 300 |  | 59 | 300 | 59 | 300 | Use of Ashby data not same order of magnitude then Open LCA results
Magnesium | 100 |  | 37 | 100 | 37 | 100 | Use of Ashby data not same order of magnitude then Open LCA results
Manganese | 200 |  | 3393 | 200 | 200 | 3393 | Use of Ashby data not same order of magnitude then Open LCA results
Molybdenum | 250 |  |  | 250 | 250 | 250 | Only available data
Neodymium
Nickel |  |  | 7587
Niobium
Polymers
Praesodymium
Selenium (Se)
Silicium (Si)
Silver
Steel | 175000 |  |  | 175000 | 175000 | 175000 | Only available data
Tantalum
Tellurium (Te)
Terbium
Tin
Tungsten
Vanadium
Yttrium
Zinc | 400 |  | 253 | 400 | 253 | 400 | Only available data
Zirconium

## Biomass
Biomass [t/GW] | (Van Oorschot et al., 2022), (Bauer 2007, Moss et al 2011) | (Watari et al. 2019), (Ashby, 2013) | (Lea A., Copper Association, 2016) | (Sullivan et al, 2010) | Open LCA Analysis 'Wood energy' | Biomass Final data | Min | Max | Methodology
Source Métaux | [8 empty] | Mostly use of the ashby data, Open LCA used to verify the results. OpenLCA results excluded from the evaluation, because considered not reliable (only 'wood energy')
Aluminium | 271.2 | 3900 |  | 1300 | 184 | 2600 | 271.2 | 3900 | Mean value between the two studies having the same order of magnitude.
Boron | [5 empty] | 0
Cadmium | [5 empty] | 0
Chromium |  | 2 |  |  | 269 | 2 | 2 | 2 | Use of the Ashby data
Cobalt |  | 2 |  |  | 0.07 | 2 | 2 | 2 | Use of the Ashby data
Concrete |  |  |  | 159000 |  | 159000 | 159000 | 159000 | Only available data
Copper | 33.9 | 2270 | 2175 |  | 333 | 2175 | 33.9 | 2270 | Use of the copper association data, considered the most reliable
Dysprosium | [5 empty] | 0
Gallium | [5 empty] | 0
Germanium | [5 empty] | 0
Glass | [5 empty] | 0
Hafnium | [5 empty] | 0
Indium | [5 empty] | 0
Iron |  |  |  | 52000 | 45152 |  |  |  | Use of the steel data
Lead |  | 104 |  |  | 4 | 104 | 104 | 104 | Only available data, quite different from OpenLCA results.
Magnesium | [5 empty] | 0
Manganese |  |  |  |  | 544 | 0
Molybdenum | [5 empty] | 0
Neodymium | [5 empty] | 0
Nickel |  | 20 |  |  | 1597 | 20 | 20 | 20 | Only available data, quite different from OpenLCA results.
Niobium | [5 empty] | 0
Polymers | [5 empty] | 0
Praesodymium | [5 empty] | 0
Selenium (Se) | [5 empty] | 0
Silicium (Si) | [5 empty] | 0
Silver | [5 empty] | 0
Steel | 33594.9 | 138000 |  |  |  | 138000 | 33594.9 | 138000 | Use of the Ashby data
Tantalum | [5 empty] | 0
Tellurium (Te) | [5 empty] | 0
Terbium | [5 empty] | 0
Tin | [5 empty] | 0
Tungsten | [5 empty] | 0
Vanadium | [5 empty] | 0
Yttrium | [5 empty] | 0
Zinc |  | 160 |  |  | 18 | 160 | 160 | 160 | Only available data, quite different from OpenLCA results.
Zirconium | [5 empty] | 0
Note on A16: [Commentaire à thread] Votre version d’Excel vous permet de lire ce commentaire à thread. Toutefois, les modifications qui y sont apportées seront supprimées si le fichier est ouvert dans une version plus récente d’Excel. En savoir plus : https://go.microsoft.com/fwlink/?linkid=870924 Commentaire : Fer
Note on A29: [Commentaire à thread] Votre version d’Excel vous permet de lire ce commentaire à thread. Toutefois, les modifications qui y sont apportées seront supprimées si le fichier est ouvert dans une version plus récente d’Excel. En savoir plus : https://go.microsoft.com/fwlink/?linkid=870924 Commentaire : Acier : alliage composé majoritairement de fer et de carbone
Note on C29: [Commentaire à thread] Votre version d’Excel vous permet de lire ce commentaire à thread. Toutefois, les modifications qui y sont apportées seront supprimées si le fichier est ouvert dans une version plus récente d’Excel. En savoir plus : https://go.microsoft.com/fwlink/?linkid=870924 Commentaire : Selon Ashby : 5820, dont 0,82 pour l'électrique

## Geothermal
Geothermal [t/GW] | (Watari et al. 2019) |  | (Sullivan et al., 2010) | (Karlsdóttir et al., 2015) | (Tokimatsu & al, 2017) | Open LCA Analysis | Geothermal Final data | Min | Max | Methodlogy
Source Métaux | (Ashby, 2013) | Moss et al. 2011 |  |  | (Lea A., Copper Association, 2016) |  |  |  |  | Use of the most coherent and recent data.
Aluminium |  |  | 46100 | 2386 |  | 4922 | 2386 | 2386 | 46100 | Use of Karlsdóttir et al. data, same order of magnitude then Open LCA.
Boron | [6 empty] | 0
Cadmium | [6 empty] | 0
Chromium | 64405 |  |  |  |  | 13663 | 64405 | 13663 | 64405 | Use of Ashby, coherent with IEA figures and Open LCA.
Cobalt | [6 empty] | 0
Concrete |  |  | 459000 |  |  |  | 459000 | 459000 | 459000 | Only available data
Copper | 2335 | 3605 |  | 597 | 2175 | 6520 | 2175 | 597 | 3605 | Use of the copper association number. Around the same order of magnitude.
Dysprosium | [6 empty] | 0
Gallium | [6 empty] | 0
Germanium | [6 empty] | 0
Glass | [6 empty] | 0
Hafnium | [6 empty] | 0
Indium | [6 empty] | 0
Iron | [5 empty] | 2097520
Lead | [5 empty] | 416 | 0
Magnesium | [5 empty] | 208 | 0
Manganese |  | 4325 |  |  |  | 9455 | 4325 | 4325 | 4325 | Moss et al. data, similar to IEA and Open LCA.
Molybdenum |  | 7209 |  |  |  |  | 7209 | 7209 | 7209
Neodymium | [6 empty] | 0
Nickel |  | 120155 |  |  |  | 12023 | 120155 | 12023 | 120155 | Moss et al. data, not the same order of magnitude then Open LCA.
Niobium |  | 128 |  |  |  |  | 128 | 128 | 128 | Only available data
Polymers |  |  |  | 732 |  |  | 732 | 732 | 732 | Only available data
Praesodymium | [6 empty] | 0
Selenium (Se) | [6 empty] | 0
Silicium (Si) | [6 empty] | 0
Silver | [6 empty] | 0
Steel | 592200 | 818000 | 356000 | 136433 |  |  | 475658.25 | 136433 | 818000 | Datas with the same order of magnitude. Mean value used.
Tantalum |  | 64 |  |  |  | 0.1 | 64 | 0.1 | 64 | Moss et al. data, not the same order of magnitude then Open LCA.
Tellurium (Te) | [6 empty] | 0
Terbium | [6 empty] | 0
Tin | [6 empty] | 0
Tungsten | [6 empty] | 0
Vanadium | [6 empty] | 0
Yttrium | [6 empty] | 0
Zinc | [5 empty] | 1917 | 0
Zirconium | [6 empty] | 0
Note on A16: [Commentaire à thread] Votre version d’Excel vous permet de lire ce commentaire à thread. Toutefois, les modifications qui y sont apportées seront supprimées si le fichier est ouvert dans une version plus récente d’Excel. En savoir plus : https://go.microsoft.com/fwlink/?linkid=870924 Commentaire : Fer
Note on A29: [Commentaire à thread] Votre version d’Excel vous permet de lire ce commentaire à thread. Toutefois, les modifications qui y sont apportées seront supprimées si le fichier est ouvert dans une version plus récente d’Excel. En savoir plus : https://go.microsoft.com/fwlink/?linkid=870924 Commentaire : Acier : alliage composé majoritairement de fer et de carbone
Note on B29: [Commentaire à thread] Votre version d’Excel vous permet de lire ce commentaire à thread. Toutefois, les modifications qui y sont apportées seront supprimées si le fichier est ouvert dans une version plus récente d’Excel. En savoir plus : https://go.microsoft.com/fwlink/?linkid=870924 Commentaire : Carbon steel : 10 800 Réponse : High alloy steel : 342 400 Réponse : Low alloy steel : 2000 à 476 000
Note on C29: [Commentaire à thread] Votre version d’Excel vous permet de lire ce commentaire à thread. Toutefois, les modifications qui y sont apportées seront supprimées si le fichier est ouvert dans une version plus récente d’Excel. En savoir plus : https://go.microsoft.com/fwlink/?linkid=870924 Commentaire : Moyenne utilisée dans l'étude : Total material requirement for the global energy transition to 2050

## Fossil energy
Fossil energy [t/GW] | Aggregated : oil, coal and natural gas | Coal |  |  |  | Coal Final data | Min | Max | Methodology | Natural gas |  |  |  | Natural gas Final data | Min | Max | Methodology | Oil |  | Oil Final data | Min | Max | Methodology | Hydrogen |  | Hydrogen Final data | Min | Max | Methodology
Source Métaux | (Watari et al. 2019) | (IEA, 2022) | (Van Oorschot et al., 2022) | (Lea A., Copper Association, 2016) | Open LCA Analysis |  |  |  | Few datas General methodology : mean value, or only data available. | (IEA, 2022) | (Van Oorschot et al., 2022) | (Lea A., Copper Association, 2016) | Open LCA Analysis |  |  |  | Few datas General methodology : mean value, or only data available. | (Lea A., Copper Association, 2016) | Open LCA Analysis |  |  |  | Few datas General methodology : mean value, or only data available. | (Lea A., Copper Association, 2016) | (Van Oorschot et al., 2022) |  |  |  | Few datas General methodology : mean value, or only data available.
Aluminium | 500 |  | 1033.5 |  |  | 500 | 500 | 1033.5 | Datas quite different. Use the non regionalised data |  | 922.2 |  | 527 | 724.6 | 527 | 922.2 | Similar datas, mean value |  | 517.6 | 517.6 | 517.6 | 517.6 | Only data available |  | 922.2 | 922.2 | 922.2 | 922.2 | Only data available
Boron | [5 empty] | 0 | [7 empty] | 0 | [5 empty] | 0 | [5 empty] | 0
Cadmium | [5 empty] | 0 | [7 empty] | 0 | [5 empty] | 0 | [5 empty] | 0
Chromium |  | 307.5 |  |  |  | 307.5 | 307.5 | 307.5 | Only data available | 48.34 |  |  | 57 | 52.67 | 48.34 | 57 | Similar datas, mean value |  | 904 | 904 | 904 | 904 | Only data available |  |  | 0
Cobalt |  | 201.46 |  |  |  | 201.46 | 201.46 | 201.46 | Only data available | 1.8 |  |  |  | 0 | [5 empty] | 0 | [5 empty] | 0
Concrete | [5 empty] | 0 | [7 empty] | 0 | [5 empty] | 0 | [5 empty] | 0
Copper | 90 | 1150 | 1510.5 | 890 |  | 1183.5 | 90 | 1510.5 | Mean value, excluding the most different data | 1100 | 922.2 | 1110 | 684 | 954.05 | 684 | 1110 | Similar datas, mean value | 1100 | 1513 | 1306.5 | 1100 | 1513 | Similar datas, mean value | 1110 | 922.2 | 1016.1 | 922.2 | 1110 | Similar datas, mean value
Dysprosium | [5 empty] | 0 | [7 empty] | 0 | [5 empty] | 0 | [5 empty] | 0
Gallium | [5 empty] | 0 | [7 empty] | 0 | [5 empty] | 0 | [5 empty] | 0
Germanium | [5 empty] | 0 | [7 empty] | 0 | [5 empty] | 0 | [5 empty] | 0
Glass | [5 empty] | 0 | [7 empty] | 0 | [5 empty] | 0 | [5 empty] | 0
Hafnium | [5 empty] | 0 | [7 empty] | 0 | [5 empty] | 0 | [5 empty] | 0
Indium | [5 empty] | 0 | [7 empty] | 0 | [5 empty] | 0 | [5 empty] | 0
Iron | [5 empty] | 0 | [6 empty] | 6341 | 6341 | 6341 | 6341 | Only data available |  | 78791 | 78791 | 78791 | 78791 | Only data available |  |  | 0
Lead | [5 empty] | 0 | [6 empty] | 5 | 5 | 5 | 5 | Only data available |  | 9 | 9 | 9 | 9 | Only data available |  |  | 0
Magnesium | [5 empty] | 0 | [6 empty] | 2 | 2 | 2 | 2 | Only data available |  |  | 0 | [5 empty] | 0
Manganese |  | 4.63 |  |  |  | 4.63 | 4.63 | 4.63 | Only data available |  |  |  | 27 | 27 | 27 | 27 | Only data available |  | 359 | 359 | 359 | 359 | Only data available |  |  | 0
Molybdenum | [5 empty] | 0 | [7 empty] | 0 | [5 empty] | 0 | [5 empty] | 0
Neodymium | [5 empty] | 0 | [7 empty] | 0 | [5 empty] | 0 | [5 empty] | 0
Nickel |  | 721.04 |  |  |  | 721.04 | 721.04 | 721.04 | Only data available | 15.75 |  |  | 49 | 32.375 | 15.75 | 49 | Similar datas, mean value |  | 676 | 676 | 676 | 676 | Only data available |  |  | 0
Niobium | [5 empty] | 0 | [7 empty] | 0 | [5 empty] | 0 | [5 empty] | 0
Polymers | [5 empty] | 0 | [7 empty] | 0 | [5 empty] | 0 | [5 empty] | 0
Praesodymium | [5 empty] | 0 | [7 empty] | 0 | [5 empty] | 0 | [5 empty] | 0
Selenium (Se) | [5 empty] | 0 | [7 empty] | 0 | [5 empty] | 0 | [5 empty] | 0
Silicium (Si) | [5 empty] | 0 | [7 empty] | 0 | [5 empty] | 0 | [5 empty] | 0
Silver | [5 empty] | 0 | [7 empty] | 0 | [5 empty] | 0 | [5 empty] | 0
Steel | 52500 |  | 77035.5 |  |  | 64767.75 | 52500 | 77035.5 | Similar datas, mean value |  | 4732.9 | [5 empty] | Accounted in iron |  |  | 0 |  |  |  |  | 15538.2 | 15538.2 | 15538.2 | 15538.2 | Only data available
Tantalum | [5 empty] | 0 | [7 empty] | 0 | [5 empty] | 0 | [5 empty] | 0
Tellurium (Te) | [5 empty] | 0 | [7 empty] | 0 | [5 empty] | 0 | [5 empty] | 0
Terbium | [5 empty] | 0 | [7 empty] | 0 | [5 empty] | 0 | [5 empty] | 0
Tin | [5 empty] | 0 | [7 empty] | 0 | [5 empty] | 0 | [5 empty] | 0
Tungsten | [5 empty] | 0 | [7 empty] | 0 | [5 empty] | 0 | [5 empty] | 0
Vanadium | [5 empty] | 0 | [7 empty] | 0 | [5 empty] | 0 | [5 empty] | 0
Yttrium | [5 empty] | 0 | [7 empty] | 0 | [5 empty] | 0 | [5 empty] | 0
Zinc | [5 empty] | 0 | [6 empty] | 20 | 20 | 20 | 20 | Only data available |  | 40 | 40 | 40 | 40 | Only data available |  |  | 0
Zirconium | [5 empty] | 0 | [7 empty] | 0 | [5 empty] | 0 | [5 empty] | 0
Note on A16: [Commentaire à thread] Votre version d’Excel vous permet de lire ce commentaire à thread. Toutefois, les modifications qui y sont apportées seront supprimées si le fichier est ouvert dans une version plus récente d’Excel. En savoir plus : https://go.microsoft.com/fwlink/?linkid=870924 Commentaire : Fer
Note on A29: [Commentaire à thread] Votre version d’Excel vous permet de lire ce commentaire à thread. Toutefois, les modifications qui y sont apportées seront supprimées si le fichier est ouvert dans une version plus récente d’Excel. En savoir plus : https://go.microsoft.com/fwlink/?linkid=870924 Commentaire : Acier : alliage composé majoritairement de fer et de carbone

## Ref&Hp
Data | Ref
MI_Energy_Sources | (IEA, 2022) | The Role of Critical Minerals in Clean Energy Transitions. (2022).
| (Van Oorschot & al., 2022) | Van Oorschot, J., Sprecher, B., Roelofs, B., Van Der Horst, J., & Van Der Voet, E. (2022). Towards a low-carbon and circular economy : Scenarios for metal stocks and flows in the Dutch electricity system. Resources, Conservation and Recycling, 178, 106105. https://doi.org/10.1016/j.resconrec.2021.106105
| (European Commission, 2020) | European Commission. Joint Research Centre. (2020). Raw materials demand for wind and solar PV technologies in the transition towards a decarbonised energy system. Publications Office. https://data.europa.eu/doi/10.2760/160859
| (Rosset, 2022) | Rosset, J. (2022). ÉTUDE SUR LES MATÉRIAUX DE LA TRANSITION ÉNERGÉTIQUE.
| (Watari & al. 2019) | Watari, T., McLellan, B. C., Giurco, D., Dominish, E., Yamasue, E., & Nansai, K. (2019). Total material requirement for the global energy transition to 2050 : A focus on transport and electricity. Resources, Conservation and Recycling, 148, 91‑103. https://doi.org/10.1016/j.resconrec.2019.05.015
| (Bodeker & al, 2010) | Bodeker et al 2010, Aluminium and Renewable Energy Systems - Prospects for the Sustainable Generation of Electricity and Heat
| (Ashby, 2013) | Ashby, M. F. (2013). Chapter 12—Materials for low-carbon power. In M. F. Ashby (Éd.), Materials and the Environment (Second Edition) (p. 349‑413). Butterworth-Heinemann. https://doi.org/10.1016/B978-0-12-385971-6.00012-9
| (Tokimatsu & al, 2017) | Tokimatsu, K., Wachtmeister, H., McLellan, B., Davidsson, S., Murakami, S., Höök, M., Yasuoka, R., & Nishio, M. (2017). Energy modeling approach to the global energy-mineral nexus : A first look at metal requirements and the 2 °C target. Applied Energy, 207, 494‑509. https://doi.org/10.1016/j.apenergy.2017.05.151
| (Lea A., Copper Association, 2016) | Lea A. (President, International Copper Association), 2016, The longterm fundamentals of copper demand, Copper 2016, 2016.11.14., Kobe, Japan.
| (Sulivan & al. 2010) | Life-Cycle Analysis Results of Geothermal Systems in Comparison to Other Power Systems, Sulivan et al. 2010
| (Sulivan & al. 2010) | Argonne National Laboratory, Life-Cycle Analysis Results of Geothermal Systems in Comparison to Other Power Systems,Hydrothermal, binary, Sullivan et al., 2010
| (Karlsdóttir & al., 2015) | Life cycle inventory of a flash geothermal combined heat and power plant located in Iceland, Karlsdóttir et al., 2015
| (Månberger, 2018) | Månberger, A., & Stenqvist, B. (2018). Global metal flows in the renewable energy transition : Exploring the effects of substitutes, technological mix and development. Energy Policy, 119, 226‑241. https://doi.org/10.1016/j.enpol.2018.04.056
| (Dones & al., 2007) | Dones, R., Bauer, C., Roder, A., 2007. Teil VI: kohle. Sachbilanzen von Energiesystemen: Grundlagen fur Den Okologischen Vergleich von Energiesystemen und Den Einbezug von Energiesystemen in Okobilanzen fur Die. Schweiz. Ecoinvent report, Dubendorf, Switserland.
| (Moss et al., 2013) | Moss, R. L., Tzimas, E., Kara, H., Willis, P., & Kooroshy, J. (2013). The potential risks from metals bottlenecks to the deployment of Strategic Energy Technologies. Energy Policy, 55, 556‑564. https://doi.org/10.1016/j.enpol.2012.12.053
| (Fizaine & Court, 2015) | Fizaine, F., & Court, V. (2015). Renewable electricity producing technologies and metal depletion : A sensitivity analysis using the EROI. Ecological Economics, 110, 106‑118. https://doi.org/10.1016/j.ecolecon.2014.12.001
| (Hernández D., 2016) | The Future of Copper and Sustainable Development, Copper 2016, 2016.11.14., Kobe, Japan., Copper : Hernández D. (Chairman, SONAMI (Chilean Chamber of Mines), Chile), 2016,
| (Kavlak & al, 2015) | Kavlak, G., McNerney, J., Jaffe, R. L., & Trancik, J. E. (2015). Metal production requirements for rapid photovoltaics deployment. Energy & Environmental Science, 8(6), 1651‑1659. https://doi.org/10.1039/C5EE00585J
| (Liang & al, 2022) | Liang, Y., Kleijn, R., Tukker, A., & van der Voet, E. (2022). Material requirements for low-carbon energy technologies : A quantitative review. Renewable and Sustainable Energy Reviews, 161, 112334. https://doi.org/10.1016/j.rser.2022.112334
| (McNulty & al, 2022) | McNulty, B. A., & Jowitt, S. M. (2022). Byproduct critical metal supply and demand and implications for the energy transition : A case study of tellurium supply and CdTe PV demand. Renewable and Sustainable Energy Reviews, 168, 112838. https://doi.org/10.1016/j.rser.2022.112838
| (Dong et al., 2025) | Dong, H., Zhang, T., Geng, Y., Wang, P., Zhang, S., & Sarkis, J. (2025). Sub-technology market share strongly affects critical material constraints in power system transitions. Nature Communications, 16(1), 1285. https://doi.org/10.1038/s41467-025-56592-5
CF_Litt | (IRENA, 2022)
| (Ashby, 2013) | Ashby, M. F. (2013). Chapter 12—Materials for low-carbon power. In M. F. Ashby (Éd.), Materials and the Environment (Second Edition) (p. 349‑413). Butterworth-Heinemann. https://doi.org/10.1016/B978-0-12-385971-6.00012-9
(Tokimatsu et al., 2017)
(Bolson, 2022)
(USA statistics, 2022)
Biomass_Avail | (Errera et al., 2023) | Errera, M. R., Dias, T. A. da C., Maya, D. M. Y., & Lora, E. E. S. (2023). Global bioenergy potentials projections for 2050. Biomass and Bioenergy, 170, 106721. https://doi.org/10.1016/j.biombioe.2023.106721
Hydro_Avail | (Gernaat et al., 2017) | D. E. H. J. Gernaat, P. W. Bogaart, D. P. v. Vuuren, H. Biemans et R. Niessink,“High-resolution assessment of global technical and economic hydropower potential,” Nature Energy, vol. 2, no. 10, p. 821–828, oct. 2017, publisher : Nature Publishing Group. [En ligne]. Disponible : https://www.nature.com/articles/s41560-017-0006-y
Calcul Hydro_Avail | High-resolution assessment of global technical and economic hydropower potential
Régions de l'étude |  | Africa | Asia | Europe | North and Central America | South America | Unit
Technical | Remaining | 2.25 | 3.73 | 0.34 | 0.81 | 2.36 | PWh/yr
Technical | Ecological | 1.33 | 2.2 | 0.24 | 0.51 | 1.39 | PWh/yr
Economic | Remaining | 1.44 | 2.12 | 0.2 | 0.36 | 1.58 | PWh/yr
Economic | Ecological | 0.77 | 1.29 | 0.15 | 0.23 | 0.85 | PWh/yr
Conversion
1PWh | 1000000 | GWh
1yr | 8766 | h
Real energy | 0.45 | Nominal capacity (FC)
Result Hydro_Avail
Régions IAM |  | MAF | ASIA | OECD + REF |  | LAM | Unit
Régions de l'étude |  | Africa | Asia | Europe | North and Central America | South America
Technical | Remaining | 570.3856 | 945.5725 | 86.1916 | 205.3388 | 598.2711 | GW
Technical | Ecological | 337.1613 | 557.7103 | 60.84113 | 129.2874 | 352.3715 | GW
Economic | Remaining | 365.0468 | 537.43 | 50.70094 | 91.26169 | 400.5374 | GW
Economic | Ecological | 195.1986 | 327.0211 | 38.02571 | 58.30608 | 215.479 | GW
| Global WBA, Bioenergy, Statistics 2020, World Bioenergy Association, S. l., 2020. | Annual Theoretical Bioenergy Production Potential 2050
Calcul Biomass_Avail | 2020 | 2050 | Unit
Business as usual | 57.5 | 63.7 | EJ/yr
Optimal trends | 57.5 | 312.7 | EJ/yr
Full adaptation response | 57.5 | 1191.5 | EJ/yr
Conversion
1yr | 31557600 | second
1 EJ/s | 1000000000 | GW
Real energy | 0.8 | Nominal capacity (FC)
Ref and Hypothesis | Global WBA, Bioenergy, Statistics 2020, World Bioenergy Association, S. l., 2020. | Linearisation | Linearisation | Annual Theoretical Bioenergy Production Potential 2050
Result Biomass_Avail | 2020 | 2030 | 2040 | 2050 | Unit
Business as usual | 2277.581 | 2359.442 | 2441.303 | 2523.164 | GW
Optimal trends | 2277.581 | 5647.081 | 9016.581 | 12386.08 | GW
Full adaptation response | 2277.581 | 17250.2 | 32222.82 | 47195.45 | GW